## 产品说明书
P U 水 性 胶 浆 系 列
产品名称 | 产品性能 | 适用面料 | 有效成分 | 断裂温度 | 伸长率 | 拉伸变形率 | 耐水性 （级） | 抗回粘性 （级）
PU0312 光 亮 浆 （仿硅胶） | 厚板印花后达到类似硅胶效果，手感柔软、高光泽、高弹力超低温耐折型。 | 莱卡、牛仔、尼龙、TPU、PU皮革等高弹性面料 | 65%±1 | （-60℃） | 800%-1000% | 5%-10% | 5 | 4
PU0360 立体水性墨 | 立体感强、触边性好、高附着力、高亮光、高弹性、手感超柔软、表面光滑、干爽、附着力超强、耐高温水洗、耐高温蒸煮。优越的低温耐折 | 莱卡布,牛仔布(涂层布，压光布除外)、尼龙布、TPU、PU皮革，等高弹性面料。 | 65%±1 | （-35℃） | 800%-1000% | 10%-15% | 4-5 | 4-5
PU0375 柔软立体 | 立体感强、手感超柔软、回弹性好、附着力强、抗回粘性能优。 | 适用于莱卡、人造革、丝光棉及一些高弹性面料。 | 65%±1 | （-17℃） | 800%-1000% | 10%-15% | 4 | 4
PU200 牛仔水性墨 | 牢度超强、不粘手、高光泽、耐强石磨洗、雪花洗、漂洗、酵素洗、酸洗、耐高温蒸煮。耐黄变、免过热型。防污染力强。（布退色就是防污染） | 牛仔布(涂层布，压光布除外)、硅油布、尼龙布、TPU、PU皮革等 | 35%±1 | （-35℃） | 500%-700% | 5%-10% | 5 | 5
PU220 硬质厚板浆 | 立体感强、高附着力、触边性好、透明性好、表面光滑、牢度超强、高光泽、耐石磨洗、耐高温蒸煮。手感偏硬， | 牛仔布(涂层布，压光布除外)、硅油布、尼龙布、TPU、PU皮革，棉布，涤纶布等。 | 50%±1 | （-5℃-10℃） | 300-400% | 10%-15% | 4-5 | 5
PU230 弹性水性墨 | 弹性好、遮盖力好、牢度好、易过网,高附着力，手感特柔软，耐高温蒸煮、耐黄变，超低温耐折型. | 莱卡布，尼龙布，牛仔布，涤纶布等一些柔软弹性布料。 | 35%±1 | （-35℃） | 800%-1000% | 5%-10% | 5 | 4
CH833 牛 仔 浆 | 牢度超强、抗污染性好、高光泽 、手感柔软、遮盖力强。耐强石磨洗、雪花洗、漂洗、酵素洗、酸洗、耐高温蒸煮。免过热型。 | 牛仔布(涂层布，压光布除 外)、硅油布、尼龙布、TPU、PU皮革等。 | 50±1 | （-5℃-10℃） | 400%-600% |  | 4-5 | 4
PU853 牛 仔 浆 | 牢度超强、不粘手、高光泽、耐强石磨洗、雪花洗、漂洗、酵素洗、酸洗、耐高温蒸煮、高附着力、免过热型。 | 牛仔布(涂层布，压光布除外)、硅油布、尼龙布、TPU、PU皮革等。 | 50%±1 | （-5℃-15℃） | 400%-600% |  | 4-5 | 5
PU134 加 光 浆 | 高亮光,膜层饱满,表面光洁,牢度好，类似硅胶的亮光效果 | 适用于PU水性油墨表面罩光 | 30%±1 | （-35℃） | 500%-600% | 10%-15% | 5 | 5
PU168 加 光 浆 | 高亮光,膜层饱满,表面光洁,牢度好，类似硅胶的亮光效果 | 适用于PU水性油墨表面罩光 | 40%±1 | （-35℃） | 600% | 10%-15% | 5 | 5
PU046 水性尼龙墨 | 弹性好、遮盖力好、牢度好、耐水洗、易过网,高附着力，手感特柔软、耐高温蒸煮。（双组份） | 防水尼龙布，涂层布、莱卡布，牛仔布等。 | 35%±1 | （-25℃） | 400%-600% | 10%-15% | 5 | 4
CH260 防升华白 | 洗水牢度优良、拉力好、防升华效果优良、手感柔软、洗水牢度高。防升华胶浆含自交联的特殊聚合物，能在干燥及处理的过程中自催化，在室温放置一段时间均可达到理想的牢度和拉力。 | 棉，涤纶布，尼龙布，莱 卡布，化纤布等面料。 | 45%±1 | （-5℃-10℃） | 400%-600% | 10%-15% | 4 | 4
CH263 防升华透
CH265 防升华灰
特 种 胶 浆 系 列
产品名称 | 产品性能 | 适用面料 | 有效成分 | 断裂温度 | 伸长率 | 拉伸变形率 | 耐水性（级） | 抗回粘性（级）
CH001 仿烫银浆 | 抗氧化、牢度好、长期不变色。高附着力，高亮光，弹性一般，手感柔软，加入1008交链剂来提高牢度，能耐高温水洗，漂洗，酵素洗。（注意助剂的时效性） | 棉，涤纶布，尼龙布，莱 卡布，化纤布，牛仔布。 | 50%±1 | （-10℃-20℃） | 200%-400% | 10%-15% | 4 | 4
CH002 仿烫黄金浆
CH003 仿烫青金浆
CH004 仿烫红金浆
CH809A 龟 裂 白 | 本系列产品印花吹干后会出现自 然的龟裂纹肌理效果，操作简便。产品不含邻苯二甲酸、PVC、甲醛及有害金属。 | 牛仔布，棉，丝光棉，涤纶布，化纤布等织物的裂纹印花效果。 | 55%±1 |  |  |  | 3-4 | 5
CH810B 龟 裂 透
CH889 龟裂打底浆 |  |  | 45%±1 | （-5℃-10℃） | 400%-600% | 10%-15% | 4 | 0
CH1W 仿拔印白浆 | 稳定性良好，重复印率高，手感柔软，精细手滑、良好的遮盖力、高牢度。无味、透汽性好、能在深色布上进行彩色印花的高遮盖力水浆。接近于染料拔印效果。加2—3%CH100固色剂可通过60°C恒温洗水两小时不脱落。 | 适用于棉织品，毛衣或其 他要求浆料印在织布面料上。 | 35%±1 |  |  |  | 3 | 4
CH1C 仿拔印彩浆
PU005 珠 光 浆 | 抗氧化、牢度好、操作简单、长期不变色。调色浆可达到珠光各种颜色效果。 | 适用于棉布、涤纶、化纤等面料。 | 50%±1 | （-10℃-20℃） | 200%-400% | 10%-15% | 4 | 4
CH20W 高遮盖白浆 | 精细手滑、高遮盖力，超强的白度和细度。无味、透汽性好、手感超柔。 | 适用于棉织品，毛衣或其 他要求浆料印在织布上无手感的印花效果。 | 40%±1 |  |  |  | 3 | 4
CH016 转印植绒烫金浆 | 热转印后的印花图案有极强耐水 洗效果。洗水牢度好，弹性高，手感柔软，加入2%1008免烘固化剂可大幅提高牢度。 | 适用于棉布，涤棉布、针织、梳织、TC布、腈纶、牛仔布及其它纺织品来做热转印植绒或烫金用途。 | 55%±1 | （-5℃） | 400%-600% | 10%-20% | 4
CH015 粘 珠 浆 | 粘玻璃珠、塑料胶珠，配上1008交联剂，牢度更强。 | 适用于棉、涤棉、针织布、毛衣等面料。 | 55%±1 | （-5℃） | 200%-400% | 10%-20% | 3-4
CH043 隔 离 浆 | 抗粘、防粘、防污永不泛白，隔 离防烫效果好，印刷表面无色无残留，干爽，无沾粘现象。直接印在胶浆的表面上，可以解决胶浆发粘的问题。 | 适用于棉布，针织布，平织布等转印植绒，烫金工艺上起到隔离作用。 | 10%±1 |  |  |  | 3-4 | 5
0720 冷烫金浆 | 手感柔软，弹性好，针对烫金纸粘附力好。 | 适用于棉布，莱卡布，涤纶布，高弹丝毛衣料，羊毛衫料等。 | 45±1 | （-5℃） | 400%-600% | 10%-20% | 3-4
CH0725 热烫金浆
CH806 绒面发泡浆 | 用压烫机160-180℃压烫15秒或过隧道烘箱160-180℃3-4分钟达到绒面立体效果。 | 适用于棉、化纤、莱卡、牛仔等面料。 | 40±1 | （-5℃） | 200%-400% | 10%-20% | 4 | 5
CH807 石 头 浆 | 手感偏硬，表面干爽可作出类似石头和熔岩重叠的效果。 | 适用于棉、涤棉、牛仔等面料。 | 50%±1 | （-25℃） | 200%-400% |  | 4 | 5
CH090A 棉布拔白浆 | 流动性好，不塞网，拔白度高，手感柔软，印花图案颜色鲜艳，使用方便，工艺简单，根据实际需要加入色浆调配颜色，印花后焙烘或压烫即可 | 适用于棉布，针织布，平织布等棉织品。 |  |  |  |  | 3-4 | 3-4
CH090C 棉布拔彩浆
CH089A 牛仔拔白浆 | 流动性好，不塞网，拔白度高，手感柔软，印花图案颜色鲜艳，使用方便，工艺简单，根据实际需要加入色浆调配颜色，印花后焙烘或压烫即可 | 适用于已退浆的棉布，牛仔布。 |  |  |  |  | 3-4 | 3-4
CH089C 牛仔拔彩浆
CH1301 矽 列 康 模具硅胶 | 采用模具立体压花。（双组份） | 适用于棉、涤纶、毛衣等纺织品面料。 | 99%±1 | (-15℃-20℃) | 600%-800% | 5%-10% | 4-5 | 4-5
印 花 胶 浆 系 列
产品名称 | 产品性能 | 适用面料 | 有效成分 | 断裂温度 | 伸长率 | 拉伸变形率 | 耐水性（级） | 抗回粘性（级）
CH7100 机印胶浆 | 遮盖力好、光泽饱满，弹力好、 牢度好、手感软、流爽性好、不塞网、不沾手，手感光滑.连续印刷4～6小时不塞版。环保指数达国际织物要求。 | 本产品适用于棉，涤纶布，八爪鱼机器上用。 | 55%±1 | （-10℃-20℃） | 600%-800% | 5%-10% | 4 | 4
CH838 中 发 泡 | 浆料干透后通过120℃-140℃高温压烫，达到发泡的效果。建议使用时加入20%-40%的透明浆或白浆 | 适用于棉、涤棉、针织布、毛衣等面料。 | 45%±1 | （-5℃） |  |  | 3-4 | 4
CH858 高 发 泡 |  |  | 45%±1 | （-5℃） |  |  | 3 | 4
CH868 特高发泡 |  |  | 45%±1 | （-5℃） |  |  | 3 | 4
CH270 立体胶浆 | 立体感较强、牢度较好、耐水洗较强、表面不易沾手、手感柔软有弹性、触边性好、极易到达要求高度。 | 适用于棉、涤纶等弹性针 织布。厚版印花效果制作。 | 55%±1 | （0℃-5℃） | 200%-400% | 10%-20% | 2-3 | 4
CH6200 高弹力胶浆 | 光面高弹、手感柔软、遮盖力好 、洗水牢度强、不易塞网、抗回粘性优。 | 适用于棉、涤纶、化纤、高弹丝毛衣料、泳衣料等一些高弹性面料。 | 50%±1 | （-5℃） | 400%-600% | 10%-15% | 3-4 | 4
CH6203 哑光胶浆 | 高弹性、牢度好、抗回粘性优。 | 适用于棉、涤棉、高弹丝 毛衣料。 | 45%±1 | （-5℃） | 400%-600% | 10%-15% | 3-4 | 4
CH800 普通胶浆 | 弹性好、手感柔软、遮盖力强、 不易塞网。 | 适用于棉、涤棉等纺织品 面料。 | 40%±1 | （0℃-5℃） | 300%-400% | 10%-15% | 3 | 4
CH500 普通胶浆 | 弹性好、手感柔软、性价比低。 | 适用于棉、涤棉等纺织品 面料。 | 35%±1 | 0℃ | 200%-400% | 10%-20% | 2-3 | 3-4
CH820 尼龙白胶浆 | 弹性好，附着力强。 | 适用于棉、涤纶、化纤、普通尼龙布、箱包布等面料。 | 45%±1 | （-5℃） | 200%-300% | 10%-20% | 4 | 4
CH821 尼龙彩印浆
CH822 尼龙透明浆
CH279 尼龙浆 | 耐高温水洗、附着力超强、手感 柔软。 | 涤纶、尼龙布、涂层尼龙布、箱包布等光滑面料。 | 45%±1 | （-5℃） | 200%-300% | 10%-20% | 4 | 4
印 花 助 剂 系 列
产品名称 | 产品性能及用途 | 合适用量
CH100 固 色 剂 | 添加到印花浆中，可以有效提高 印花的耐摩擦牢度与手感，增加粘合强度。而且无甲醛放出。 | 2-3%
CH666 尼龙催化剂 | 添加到印花胶浆中，手感较柔软,弹力影响少，高附着力，耐磨性强。易调色,色泽鲜艳饱满。 | 2-3%
CX200 特强固化剂 | 添加到印花胶浆中，手感较柔软,弹力影响少，高附着力，耐磨性强。易调色,色泽鲜艳饱满。 | 1-2%
CH555 尼龙架桥剂 | 添加到印花胶浆中，固色效果更好,手感较柔软,弹力影响少，高附着力，耐磨性强。易调色,色泽鲜艳饱满。 | 2-5%
JK1008 免烘固化剂 | 适用于牛仔浆、印花胶浆、转印 植绒浆、隔离浆等专用特效固化剂。 | 0.5-2%
JK9103A 催 化 剂 | 添加到印花胶浆中可提高浆料的耐水性、耐磨性、化学性。 | 2-5%
JK5150 长效固化剂 | 添加到印花胶浆中可提高浆料的耐水性、耐磨性、化学性。施工时延长。 | 3-5%
M-3 交链剂 | 添加到印花胶浆中可提高浆料的 耐水性、耐洗涤性。 | 3-5%
CH021 防塞网剂 | 添加到印花胶浆中可提高浆料的 过网性。 | 1-3%
JK060 消泡剂 | 印花胶浆消泡用 | 0.3-0.5%
JK070 蜡防粘剂 | 用于改善浆料的抗会粘性 | 5-8%
S072 蜡防粘剂
JK073 润湿分散剂 | 用于改善浆料的润湿性、分散性 | 0.5-2%
JK074 增粘剂 | 用于改善浆料的适应性 | 1-2%
S046 硅防粘剂 | 用于改善浆料的抗会粘性 | 1-2%
JK045 渗透剂 | 用于提高浆料的渗透效果及制作 反底印花效果 | 3-5%
CH120 PU柔软剂 | 用于改善浆料的柔软性、润湿性 | 1-2%
DF803 防渗剂 | 防止浆料渗色 | 2-3%
CH618 增稠剂 | 用于改善浆料的粘稠度 | 2-3%
JKPTF 增稠剂 | 用于改善浆料的粘稠度 | 1-2%
CH50 乳化剂 | 用于防止油水分离，稳定浆料性 能的作用 | 1-3%
固 浆 、 树 脂 系 列
产品名称 | 产品性能 | 适合面料 | 有效成分
JK47A 化纤固浆 | 调水浆水洗牢度特强。 | 用于棉、化纤、尼龙等 面料。 | 45%±1
JK50A 尼龙固浆 | 调水浆水洗牢度特强。 | 用于化纤、尼龙等面料。 | 50%±1
CH081 无手感高 浓缩固浆 | 印在面料上手感超柔软，不倒毛 | 用于棉、绒面布、毛巾布 等面料。 | 50%±1
CH702 全棉固浆 | 手感柔软，牢度好 | 用于棉、化纤等面料。 | 42%±1
CH703 混纺固浆 | 牢度好。 | 用于化纤、涤纶、尼龙等 面料。 | 42%±1
CH300E 仿活性固浆 | 印在面料上手感超柔软。具有活 性印染料印花般质感。 | 用于棉、绒面布、毛巾布 等面料。 | 45%±1
JN 植绒胶 | 直接植绒。 | 用于棉、化纤、毛衣等面 料。 | 42%±1
JK760H 植毛浆 | 干湿擦牢度高、粘度高、水洗超 好。 | 用于棉、涤纶、化纤、毛衣等面料。 | 55%±1
CH705 抗氧化金葱浆 | 刮印长时间不会发白，不会氧化 金葱片。能较长保持金银粉的光泽性。 | 用于棉、涤棉、化纤、毛衣等面料。 | 45%±1
CH706 抗氧化金粉浆 | 其亮度好，对金粉抗氧化力强， 不发暗。能较长保持金银粉的光泽性。 | 用于棉、涤棉、化纤、毛衣等面料。 | 45%±1
JKPU6000 立体高固含树脂系列 | 手感柔软、肉感饱满、高亮光。 | 用于水性立体墨调配。 | 60%±1
NGPU4000 水性墨树脂系列 | 手感柔软、回弹性好、高亮光。 | 用于水性尼龙墨、牛仔墨 调配。 | 40%±1
HYPU3000 皮革涂饰树脂系列 | 高牢度、高光泽、高附着力。 | 用于皮革涂饰、水性墨等 调配。 | 35%±1
CH2000 胶浆树脂 | 手感柔软弹性好 | 用于胶浆的调配 | 45%±1
联系人：刘妙祥。电话13486856628，18267678881.