## Sheet1
深圳市鸿源材料科技有限公司
超细二氧化硅系列
超细二氧化硅系列是我司采用西德进口全密闭超细气流机超微细加工、经特殊处理
的一种亲水型沉淀白碳黑；
一、主要特性：
1、在水性印花胶浆材料应用中，加入4%-7%起到对胶浆体系增稠和防止硬沉淀，效果
明显；而且具有消光作用，胶膜固化后饱满度、立体效果好、透明度高、极高的
吸水率！能防止浆料渗水；尤其990#应用于鞋材厚板浆可以达到气相二氧化硅所
具备效果，且为真增稠（气相二氧化硅习惯出现假增稠）；
2、在油漆和油墨应用中，可作为增稠剂、触变剂和防沉剂，能使制剂色泽鲜艳，
增加透明感，漆膜坚固；若浓度较大扩散性能减低时，也能起一定消光效果；
建议添加量为2%-5%；
3、在粘接剂应用中，能防止填料沉淀，提高粘滞度，增强附着力和加快凝固速度，
提高增稠效果；
4、在橡胶、硅橡胶补强应用中，起到对混炼制品的耐热耐磨、抗撕裂、增加硬度的
作用，几乎不影响制品的透明性；建议添加量为20-35%（按100份生胶为计）；
5、在塑料应用中，加入PVC用于生产高压电线，能改善电绝缘性能，使塑料压模
制品易于脱模和成型；用于PE中，可改善张力和耐磨性能；用于各种薄膜中可以
改变其表面性能，使薄膜易于张口，不易黏结。
6、在其他应用中，如添加到乳胶能改进制品美观，增强质感，工艺更容易成型；
添加到造纸中，使制作后的纸张更轻量化、提高纸张强度以及改善油墨渗透性；
二、物理化学指标
| 项目 | 单位 | 指标
|  |  | 980# | 986# | 928#
| 比表面积 | m2/g | 220±20 | 180±20 | 150±20
| 平均粒径 | um | ≤1.5 | ≤2.0 | ≤3.0
| 酸碱值（5%萃取液） | / | 5.8-7.0 | 5.8-7.0 | 5.8-7.0
| 干燥失重（含水量） | % | ≤3.0 | ≤3.0 | ≤4.0
| 烧失量(150℃、2小时） | % | ≤2.5 | ≤2.5 | ≤2.5
| SiO2含量 | % | 94.9以上 | 94.9以上 | 94.9以上
| 白度 | % | 94以上 | 94以上 | 94以上
以上数据仅供参考！
三、使用信息与责任描述
以上提供的产品信息基于我司实例和测验结果，建议使用前应事先进行样品测试，
以确认起相容性和效果。
四、包装
采用PE内膜扎口，外复膜编织袋包装；每包10公斤；
电话：0755-29367158 传真：0755-28182835 联系人林先生13923704435